## Folla 1
RCG030 |  | m² |  | Sistemas "PORCELANOSA GRUPO" de aplacado cerámico para fachadas.
Aplacado con placa de gres porcelánico de grande formato STON-KER de "BUTECH", "PORCELANOSA GRUPO", serie Block, acabado Carpatia Beige, de 8,1x66x1 cm, colocada mediante o sistema FP de "BUTECH".
Descomposto | Ud |  | Descomposición |  |  | Rend. |  | p.s. | Prezo partida
mt12pcb020ael1 | m² |  | Placa de gres porcelánico de grande formato STON-KER de "BUTECH", "PORCELANOSA GRUPO", serie Block, acabado Carpatia Beige, de 8,1x66x1 cm. |  |  | 1 |  | 53.85 | 53.85
mt09mor010c | m³ |  | Morteiro de cemento CEM II/B-P 32,5 N tipo M-5, confecionado na obra con 250 kg/m³ de cemento e unha proporción en volume 1/6. |  |  | 0.02 |  | 115.3 | 2.31
mt09mcb030c | kg |  | Aditivo de resina sintética en dispersión acuosa Unicem, "BUTECH", para mellorar as prestacions mecánicas de revocos de morteiros de cemento o como ponte de unión entre capas de morteiro. |  |  | 0.68 |  | 3.53 | 2.4
mt09mcb010g | kg |  | Adhesivo cementoso mellorado, C2 TE, con deslizamento reducido e tempo aberto ampliado, segundo UNE-EN 12004, Fr-one Gris "BUTECH", para fachadas cerámicas, composto por cementos de alta resistencia, áridos seleccionados e alto contenido en resinas sintéticas. |  |  | 5 |  | 0.89 | 4.45
mt09mcb030b | kg |  | Aditivo de resina sintética en dispersión acuosa Unilax, "BUTECH", para mezclar con adhesivo cementoso. |  |  | 1.5 |  | 3.75 | 5.63
mt12pcb110c | Ude |  | Ancoraxe tipo grapa vista metálica para o sistema Fachadas Pegadas de "BUTECH". |  |  | 2 |  | 1.39 | 2.78
mt09mcb020da | kg |  | Morteiro de juntas cementoso de fraguado e endurecemento rápido Colorstuk rapid "BUTECH", tipo CG2, segundo UNE-EN 13888, cor Manhattan, para xuntas de 2 a 15 mm, composto por conglomerantes hidráulicos específicos, áridos seleccionados e aditivos especiais, apto para todo tipo de baldosas cerámicas e pedras naturais. |  |  | 0.35 |  | 2.2 | 0.77
mt15sjb010a | Ude |  | Cartucho con 310 ml de selante monocomponente a base de poliuretano P-404 de "BUTECH", cor branca, para xuntas de dilatación en revestimentos cerámicos. |  |  | 0.206 |  | 5.96 | 1.23
mo012 | h |  | Oficial 1ª montador de aplacados cerámicos. |  |  | 0.986 |  | 15.28 | 15.07
mo076 | h |  | Axudante montador de aplacados cerámicos. |  |  | 0.986 |  | 14.65 | 14.44
| % |  | Medios auxiliares |  |  | 2 |  | 102.93 | 2.06
| % |  | Costes indirectos |  |  | 3 |  | 104.99 | 3.15
Custo de mantemento decenal: 24,87€ nos primeiros 10 anos. | [7 empty] | Total: | 108.14
Referencia norma UNE e Título da norma trasposición de norma armonizada |  |  |  |  | Aplicabilidade (1) |  | Obrigatoriedade (2) |  |  | Sistema (3)
UNE-EN 12004:2008 |  |  |  |  | 162008 |  | 162010 |  |  | 3
Adhesivos para baldosas cerámicas. Requisitos, evaluación de la conformidad, clasificación y designación.
(1) Data de aplicabilidade da norma armonizada e inicio do período de coexistencia
(2) Data final do período de coexistencia / entrada en vigor marcado CE
(3) Sistema de avaliación da conformidade