## Folla 1
RPG015 |  |  | m² | Xeso proxectado.
Revestimento de xeso de construcción B1, proxectado, a boa vista, sobre paramento vertical, de ata 3 m de altura, previa colocación de malla antiálcalis en cambios de material, acabado enlucido con xeso de aplicación en capa fina C6, de 15 mm de espesor, con gardavivos.
Descomposto | Ud | Descomposición |  |  |  | Rend. |  | p.s. | Prezo partida
mt28vye020 | m² | Malla de fibra de vidro tecida, de 5x5 mm de luz, flexible e imputrescible no tempo, de 70 g/m² de masa superficial e 0,40 mm de espesor de fío, para armar xesos. |  |  |  | 0.105 |  | 0.76 | 0.08
mt09pye010c | m³ | Pasta de xeso de construción para proxectar mediante mesturadora-bombeadora B1, segundo UNE-EN 13279-1. |  |  |  | 0.012 |  | 94.66 | 1.14
mt28vye010 | m | Gardavivos de plástico e metal, estable á acción de los sulfatos. |  |  |  | 0.215 |  | 0.35 | 0.08
mt09pye010a | m³ | Pasta de xeso para aplicación en capa fina C6, segundo UNE-EN 13279-1. |  |  |  | 0.003 |  | 88.58 | 0.27
mq06pym010 | h | Misturadora-bombeadora para morteiros e xesos proxectados, de 3 m³/h. |  |  |  | 0.197 |  | 7.95 | 1.57
mo031 | h | Oficial 1ª xesero. |  |  |  | 0.186 |  | 15.28 | 2.84
mo066 | h | Axudante xesero. |  |  |  | 0.114 |  | 14.65 | 1.67
| % | Medios auxiliares |  |  |  | 2 |  | 7.65 | 0.15
| % | Costes indirectos |  |  |  | 3 |  | 7.8 | 0.23
Custo de mantemento decenal: 1,37€ nos primeiros 10 anos. | [7 empty] | Total: | 8.03
Referencia norma UNE e Título da norma trasposición de norma armonizada |  |  |  |  | Aplicabilidade (1) |  | Obrigatoriedade (2) |  |  | Sistema (3)
UNE-EN 13279-1:2009 |  |  |  |  | 1102009 |  | 1102010 |  |  | 3/4
Yesos de construcción y conglomerantes a base de yeso para la construcción. Parte 1: Definiciones y especificaciones.
(1) Data de aplicabilidade da norma armonizada e inicio do período de coexistencia
(2) Data final do período de coexistencia / entrada en vigor marcado CE
(3) Sistema de avaliación da conformidade