## Folla 1
RSP015 |  |  | m² | Sistema "BUTECH" de solado de pedra natural.
Solado de baldosas de mármore Crema Levante, para interiores, 60x30x2 cm, acabado pulido colocadas sobre capa de reforzo de 4 cm de morteiro de cemento M-10 armado con malla electrosoldada ME 20x20 Ø 5-5 B 500 T 6x2,20 UNE-EN 10080, realizada sobre lámina fonoaislante multicapa Fonopac "BUTECH" de 2,5 mm de espesor, que actúa como illamento acústico, recibidas con adhesivo cementoso mellorado, C2 TE, con deslizamento reducido e tempo aberto ampliado, One-flex Gris n "BUTECH" e rexuntadas con morteiro de juntas cementoso Colorstuk 0-4 "BUTECH", tipo CG 2, cor Manhattan, para xuntas de ata 4 mm.
Descomposto | Ud | Descomposición |  |  |  | Rend. |  | p.s. | Prezo partida
mt16sab010a | m² | Lámina fonoaislante multicapa Fonopac "BUTECH" de 2,5 mm de espesor, constituida por unha lámina de caucho sintético EPDM de 1 kg/m² adherida a unha lámina de polietileno reticulado de alta densidade de 2 mm de espesor. |  |  |  | 1.05 |  | 5.32 | 5.59
mt16sab020 | m | Cinta autoadhesiva para selado de solapes en láminas de illamento acústico Cintex de "BUTECH". |  |  |  | 2 |  | 0.42 | 0.84
mt07ame010d | m² | Malla electrosoldada ME 20x20 Ø 5-5 B 500 T 6x2,20 UNE-EN 10080. |  |  |  | 1.05 |  | 1.53 | 1.61
mt09mor010e | m³ | Morteiro de cemento CEM II/B-P 32,5 N tipo M-10, confecionado na obra con 380 kg/m³ de cemento e unha proporción en volume 1/4. |  |  |  | 0.04 |  | 133.3 | 5.33
mt09mcb010i | kg | Adhesivo cementoso mellorado, C2 TE, con deslizamento reducido e tempo aberto ampliado, segundo UNE-EN 12004, One-flex Gris n "BUTECH", para a colocación en capa fina de pavimento e revestimientos de mármol e material cerámico en interiores, exteriores e piscinas, composto por cementos de alta resistencia, áridos seleccionados e alto contenido en resinas sintéticas. |  |  |  | 4 |  | 0.95 | 3.8
mt18bmn010lha | m² | Baldosa de mármore nacional, Crema Levante pulido, 60x30x2 cm, segundo UNE-EN 12058. |  |  |  | 1.05 |  | 20.07 | 21.07
mt09mcb020aa | kg | Morteiro de juntas cementoso Colorstuk 0-4 "BUTECH", tipo CG2, segundo UNE-EN 13888, cor Manhattan, para xuntas de ata 4 mm, composto por cementos de alta resistencia, áridos seleccionados, pigmentos e aditivos específicos, apto para todo tipo de baldosas cerámicas e pedras naturais. |  |  |  | 1.5 |  | 1.17 | 1.76
mt09mcb030a | kg | Aditivo de látex Cl-stuk, "BUTECH", para incrementar a resistencia mecánica e a flexibilidade e diminuir a absorción de auga de morteiros de rexuntado. |  |  |  | 1.25 |  | 2.51 | 3.14
mo018 | h | Oficial 1ª construcción. |  |  |  | 0.148 |  | 15.28 | 2.26
mo104 | h | Peón ordinario construcción. |  |  |  | 0.246 |  | 13.97 | 3.44
mo021 | h | Oficial 1ª solador. |  |  |  | 0.326 |  | 15.28 | 4.98
mo056 | h | Axudante solador. |  |  |  | 0.326 |  | 14.65 | 4.78
| % | Medios auxiliares |  |  |  | 2 |  | 58.6 | 1.17
| % | Costes indirectos |  |  |  | 3 |  | 59.77 | 1.79
Custo de mantemento decenal: 5,54€ nos primeiros 10 anos. | [7 empty] | Total: | 61.56
Referencia norma UNE e Título da norma trasposición de norma armonizada |  |  |  |  | Aplicabilidade (1) |  | Obrigatoriedade (2) |  |  | Sistema (3)
UNE-EN 12004:2008 |  |  |  |  | 162008 |  | 162010 |  |  | 3
Adhesivos para baldosas cerámicas. Requisitos, evaluación de la conformidad, clasificación y designación.
UNE-EN 12058:2005 |  |  |  |  | 192005 |  | 192006 |  |  | 3/4
Productos de piedra natural. Baldosas para pavimentos y escaleras.Requisitos.
(1) Data de aplicabilidade da norma armonizada e inicio do período de coexistencia
(2) Data final do período de coexistencia / entrada en vigor marcado CE
(3) Sistema de avaliación da conformidade