## Folla 1
RSS030 |  |  | m² | Pavimento vinílico homoxéneo, en rolo.
Pavimento vinílico homoxéneo, de 2,0 mm de espesor, con tratamento de protección superficial a base de poliuretano, cor a escoller; suministrado en rolos de 200 cm de anchura, instalado sobre base soporte (non incluída neste prezo) e fixado con adhesivo de contacto.
Descomposto | Ud | Descomposición |  |  | Rend. | p.s. | Prezo partida
mt18dww010 | kg | Adhesivo de contacto a base de resina acrílica en dispersión acuosa, para pavimento de goma, caucho, linóleo, PVC, moqueta e textil. |  |  | 0.25 | 4.62 | 1.16
mt18dsi030a | m² | Lámina homoxénea de PVC, de 2,0 mm de espesor, con tratamento de protección superficial a base de poliuretano, cor a escoller; peso total: 3150 g/m²; clasificación ó uso, segundo UNE-EN ISO 10874: clase 23 para uso doméstico; clase 34 para uso comercial; clase 43 para uso industrial; redución do ruído de impactos 4 dB, segundo UNE-EN ISO 140-8; resistencia ó lume Bfl S1, segundo UNE-EN 13501-1. |  |  | 1.05 | 18.6 | 19.53
mo024 | h | Oficial 1ª instalador de revestimientos flexibles. |  |  | 0.177 | 15.28 | 2.7
mo059 | h | Axudante instalador de revestimientos flexibles. |  |  | 0.098 | 14.65 | 1.44
| % | Medios auxiliares |  |  | 2 | 24.83 | 0.5
| % | Costes indirectos |  |  | 3 | 25.33 | 0.76
Custo de mantemento decenal: 10,70€ nos primeiros 10 anos. | [5 empty] | Total: | 26.09