## Folla 1
UFR010 |  | m² |  | Firme ríxido.
Firme ríxido para tráfico pesado T2 sobre explanada E3, composto de capa de 15 cm de espesor de formigón magro vibrado, resistencia 15 MPa e capa de 23 cm de espesor de HF-4,5.
Descomposto | Ud |  | Descomposición |  | Rend. | p.s. | Prezo partida
mt10hfc010a | m³ |  | Formigón HF-4,5, resistencia a flexotracción a vinteoito días (28 d) de 4,5 MPa, con cemento de clase resistente 32,5 N, dosificación de cemento >= 300 kg/m³ de formigón fresco, relación ponderal de auga/cemento (a/c) <= 0,46, tamaño máximo do árido grueso < 40 mm, coeficiente de Los Ángeles do árido grueso < 35, fabricado en central, segundo PG-3. |  | 0.23 | 99.58 | 22.9
mt47acp030a | kg |  | Barras de unión de aceiro B 500 S UNE 36068, de 12 mm de diámetro e 80 cm de lonxitude, para xuntas lonxitudinais en pavimentos de formigón. |  | 0.211 | 0.91 | 0.19
mt47acp020a | kg |  | Pasadores de aceiro UNE-EN 10025 S275JR, en barras lisas de 25 mm de diámetro e 50 cm de lonxitude, con produto antiadherente ó formigón, para xuntas transversais en pavimentos de formigón. |  | 0.583 | 0.8 | 0.47
mt47acp040a | m |  | Cordón sintético e masilla bicomponente de alcatrán, para selado de xuntas en pavimentos de formigón. |  | 0.361 | 3.32 | 1.2
mt15cph010a | kg |  | Pintura filmógena, para protección e curado del formigón fresco. |  | 0.25 | 3.38 | 0.85
mq04tkt030 | m³·km |  | Transporte de formigón. |  | 13.9 | 0.26 | 3.61
mq11phc010 | h |  | Pavimentadora de encofrados deslizantes, con equipo de inserción de pasadores, barras de unión, tendido, vibrado, enrasado y fratasado de pavimentos de formigón. |  | 0.01 | 328.99 | 3.29
mq11phc020 | h |  | Texturador/ranurador de pavimentos de formigón. |  | 0.002 | 20.96 | 0.04
mq11phc030 | h |  | Pulverizador de produto filmóxeno para curado de pavimentos de formigón. |  | 0.004 | 17.97 | 0.07
mq06cor020 | h |  | Equipo para corte de xuntas en soleras de formigón. |  | 0.362 | 13.28 | 4.81
mo039 | h |  | Oficial 1ª construcción de obra civil. |  | 0.022 | 15.28 | 0.34
mo082 | h |  | Axudante construcción de obra civil. |  | 0.022 | 14.65 | 0.32
| % |  | Medios auxiliares |  | 2 | 38.09 | 0.76
| % |  | Costes indirectos |  | 3 | 38.85 | 1.17
Custo de mantemento decenal: 18,81€ nos primeiros 10 anos. | [5 empty] | Total: | 40.02