## Folla 1
ECM020 | m³ |  | Muro de perpiaño.
Muro de perpiaño realizado con sillarexos de pedra caliza con acabado flamexado na cara vista.
Descomposto |  | Ud |  | Descomposición |  | Rend. |  | p.s. | Prezo partida
mt09mor010c |  | m³ |  | Morteiro de cemento CEM II/B-P 32,5 N tipo M-5, confecionado na obra con 250 kg/m³ de cemento e unha proporción en volume 1/6. |  | 0.2 |  | 115.3 | 23.06
mt08cem010b |  | kg |  | Cemento Portland CEM I 32,5 R, en sacos, segundo UNE-EN 197-1. |  | 1.1 |  | 0.11 | 0.12
mt06pil010b |  | m³ |  | Pedra caliza para sillería, realizada con sillarejos: pedras labradas en forma de paralelepípedo e dimensiones máximas aproximadas de 40x22x18 cm. |  | 1.05 |  | 589.01 | 618.46
mo020 |  | h |  | Oficial 1ª colocador de piedra natural. |  | 9.585 |  | 15.28 | 146.46
mo055 |  | h |  | Axudante colocador de piedra natural. |  | 9.585 |  | 14.65 | 140.42
|  | % |  | Medios auxiliares |  | 2 |  | 928.52 | 18.57
|  | % |  | Costes indirectos |  | 3 |  | 947.09 | 28.41
Custo de mantemento decenal: 78,04€ nos primeiros 10 anos. | [7 empty] | Total: | 975.5
Referencia norma UNE e Título da norma trasposición de norma armonizada |  |  |  |  | Aplicabilidade (1) |  | Obrigatoriedade (2) |  |  | Sistema (3)
UNE-EN 197-1:2000 |  |  |  |  | 142001 |  | 142002 |  |  | 1+
Cemento. Parte 1: Composición, especificaciones y criterios de conformidad de los cementos comunes.
UNE-EN 197-1/A1:2005 |  |  |  |  | 122005 |  | 122006
UNE-EN 197-1:2000/A3:2008 |  |  |  |  | 142008 |  | 142009
(1) Data de aplicabilidade da norma armonizada e inicio do período de coexistencia
(2) Data final do período de coexistencia / entrada en vigor marcado CE
(3) Sistema de avaliación da conformidade