## Folla 1
EMY240 |  |  | Ude | Prótesis de madeira con armaduras de fibra de vidro.
Reparación de vigueta eliminando a zona deteriorada e colocando unha prótese de 10x15x20 cm de madeira aserrada de piñeiro silvestre (Pinus Sylvestris L.) España 0, calidade estructural MEG, clase resistente C-18, protección da madeira con clase de penetración P2, traballada en taller, adherida á madeira sa mediante resina epoxi-acrilato, libre de estireno, armando a unión de ambas as dúas madeiras con 2 varetas de fibra de vidro reforzada con resina de poliéster, de 12 mm de diámetro, de 0,05 m de lonxitude cada unha, aloxadas en trades realizados na prótese e a madeira sa.
Descomposto | Ud | Descomposición |  |  | Rend. | p.s. | Prezo partida
mt09reh100e | Ude | Cartucho de resina epoxi-acrilato, libre de estireno, de dous compoñentes, con dosificador e boquilla de mistura automática, de 825 ml, para ancoraxes estruturais verticais e horizontais. |  |  | 0.086 | 42.93 | 3.69
mt07mee014a | m³ | Madeira aserrada de piñeiro silvestre (Pinus Sylvestris L.) España 0, acabado cepillado, para aplicacións estructurais, calidade estructural MEG segundo UNE 56544, clase resistente C-18 segundo UNE-EN 338 e UNE-EN 1912 e protección fronte a axentes bióticos que se corresponde coa clase de penetración P2 (3 mm nas caras laterais da albura e 40 mm en sentido axial) segundo UNE-EN 351-1, traballada en taller. |  |  | 0.003 | 473.07 | 1.42
mt50spa101 | kg | Cravos de aceiro. |  |  | 0.081 | 1.15 | 0.09
mt07cef010f | m | Vareta de fibra de vidro reforzada con resina de poliéster, de 12 mm de diámetro, con superficie areada como mellora da adherencia, para armado e reforzo estrutural. |  |  | 0.105 | 8.93 | 0.94
mq09sie010 | h | Motoserra a gasolina, de 50 cm de espada e 3,2 CV de potencia. |  |  | 0.077 | 3 | 0.23
mo018 | h | Oficial 1ª construcción. |  |  | 0.164 | 15.28 | 2.51
mo103 | h | Peón especializado construcción. |  |  | 0.148 | 14.47 | 2.14
mo053 | h | Axudante carpinteiro. |  |  | 0.283 | 14.76 | 4.18
mo104 | h | Peón ordinario construcción. |  |  | 0.283 | 13.97 | 3.95
| % | Medios auxiliares |  |  | 2 | 19.15 | 0.38
| % | Costes indirectos |  |  | 3 | 19.53 | 0.59
Custo de mantemento decenal: 0,80€ nos primeiros 10 anos. | [5 empty] | Total: | 20.12