## Folla 1
NAL010 |  |  | m² | Illamento de pisos frotantes con las minerais.
Illamento térmico e acústico de pisos flotantes formado por panel ríxido de lá de rocha volcánica, segundo UNE-EN 13162, non revestido, de 40 mm de espesor, resistencia térmica 1,1 m²K/W, conductividade térmica 0,035 W/(mK), cuberto con film de polietileno de 0,2 mm de espesor, preparado para recibir unha soleira de morteiro ou formigón (non incluída neste prezo).
Descomposto | Ud | Descomposición |  |  |  | Rend. |  | p.s. | Prezo partida
mt16lra010b | m² | Panel ríxido de lá de rocha volcánica, segundo UNE-EN 13162, non revestido, de 40 mm de espesor, resistencia térmica 1,1 m²K/W, conductividade térmica 0,035 W/(mK). |  |  |  | 1.1 |  | 8.13 | 8.94
mt17poa010b | m² | Film de polietileno de 0,20 mm de espesor. |  |  |  | 1.1 |  | 0.16 | 0.18
mt16aaa030 | m | Cinta autoadhesiva para selado de xuntas. |  |  |  | 0.25 |  | 0.3 | 0.08
mo049 | h | Oficial 1ª montador de aislamientos. |  |  |  | 0.092 |  | 15.28 | 1.41
mo092 | h | Axudante montador de aislamientos. |  |  |  | 0.092 |  | 14.65 | 1.35
| % | Medios auxiliares |  |  |  | 2 |  | 11.96 | 0.24
| % | Costes indirectos |  |  |  | 3 |  | 12.2 | 0.37
[8 empty] | Total: | 12.57
Referencia norma UNE e Título da norma trasposición de norma armonizada |  |  |  |  | Aplicabilidade (1) |  | Obrigatoriedade (2) |  |  | Sistema (3)
UNE-EN 13162:2009 |  |  |  |  | 192009 |  | 192010 |  |  | 1/3/4
Productos aislantes térmicos para aplicaciones en la edificación. Productos manufacturados de lana mineral (MW). Especificación.
(1) Data de aplicabilidade da norma armonizada e inicio do período de coexistencia
(2) Data final do período de coexistencia / entrada en vigor marcado CE
(3) Sistema de avaliación da conformidade