## Folla 1
NAO010 |  |  | m² | Illamento en trasdosado directo de placas pegadas con cola.
Illamento en trasdosado directo de placas (non incluídas neste prezo) pegadas con cola sobre a súa superficie, formado por panel ríxido de poliestireno extruido de superficie lisa e mecanizado lateral recto, de 600x1250 mm e 30 mm de espesor, resistencia a compresión >= 200 kPa, fixado mecánicamente ó soporte.
Descomposto | Ud | Descomposición |  |  | Rend. | p.s. | Prezo partida
mt16pki010ha | m² | Panel ríxido de poliestireno extruido segundo UNE-EN 13164, de superficie lisa e mecanizado lateral recto, de 600x1250 mm e 30 mm de espesor, resistencia térmica 0,85 m²K/W, conductividade térmica 0,034 W/(mK), 200 kPa de resistencia a compresión, factor de resistencia á difusión do vapor de auga 150, calor específico 1400 J/kgK, Euroclase E de reacción ó lume. |  |  | 1.05 | 9.06 | 9.51
mt16aaa020ia | Ude | Fixación mecánica para paneis aislantes de poliestireno extruido, colocados directamente sobre a superficie soporte. |  |  | 6 | 0.13 | 0.78
mo049 | h | Oficial 1ª montador de aislamientos. |  |  | 0.115 | 15.28 | 1.76
mo092 | h | Axudante montador de aislamientos. |  |  | 0.115 | 14.65 | 1.68
| % | Medios auxiliares |  |  | 2 | 13.73 | 0.27
| % | Costes indirectos |  |  | 3 | 14 | 0.42
Custo de mantemento decenal: 0,29€ nos primeiros 10 anos. | [5 empty] | Total: | 14.42