## Folla 1
QAD022 |  |  | m² | Cuberta plana non transitable, non ventilada, con grava, impermeabilización mediante láminas de PVC.
Cuberta plana non transitable, non ventilada, con grava, tipo invertida, pendente do 1% ó 5%, composta de: formación de pendentes: arxila expandida de 350 kg/m³ de densidade, vertida en seco e consolidada na súa superficie con calea de cemento, con espesor medio de 10 cm; capa separadora baixo impermeabilización: xeotextil de fibras de poliéster (300 g/m²); impermeabilización monocapa non adherida: lámina impermeabilizante flexible, tipo PVC-P(fv), de 1,2 mm de espesor, con armadura de veo de fibra de vidro, fixada en solapes e bordos mediante soldaxe termoplástica; capa separadora baixo illamento: xeotextil de fibras de poliéster (300 g/m²); illamento térmico: panel ríxido de poliestireno extruido, de superficie lisa e mecanizado lateral a media madeira, de 50 mm de espesor, resistencia a compresión >= 300 kPa; capa separadora baixo protección: xeotextil de fibras de poliéster (200 g/m²); capa de protección: 10 cm de canto rodado de 16 a 32 mm de diámetro.
Descomposto | Ud | Descomposición |  |  |  | Rend. |  | p.s. | Prezo partida
mt04lac010c | Ude | Ladrillo cerámico oco (cubo), para revestir, 24x11,5x8 cm, segundo UNE-EN 771-1. |  |  |  | 4 |  | 0.1 | 0.4
mt01arl030 | m³ | Arxila expandida, de 350 kg/m³ de densidade e granulometría comprendida entre 8 e 16 mm, subministrada en sacos. |  |  |  | 0.1 |  | 59.5 | 5.95
mt09lec020b | m³ | Leitada de cemento 1/3 CEM II/B-P 32,5 N. |  |  |  | 0.01 |  | 105.1 | 1.05
mt16pea020b | m² | Panel ríxido de poliestireno expandido, segundo UNE-EN 13163, mecanizado lateral recto, de 20 mm de espesor, resistencia térmica 0,55 m²K/W, conductividade térmica 0,036 W/(mK), para xunta de dilatación. |  |  |  | 0.01 |  | 1.34 | 0.01
mt09mor010c | m³ | Morteiro de cemento CEM II/B-P 32,5 N tipo M-5, confecionado na obra con 250 kg/m³ de cemento e unha proporción en volume 1/6. |  |  |  | 0.04 |  | 115.3 | 4.61
mt14gsa020d | m² | Xeotextil no tecido composto por fibras de poliéster unidas por aguxeteado, cunha masa superficial de 300 g/m² e unha apertura de cono ó ensaio de perforación dinámica segundo UNE-EN ISO 13433 inferior a 25 mm. Segundo UNE-EN 13252. |  |  |  | 1.05 |  | 1.56 | 1.64
mt15dan010bj | m² | Lámina impermeabilizante flexible, tipo PVC-P(fv), de 1,2 mm de espesor, con armadura de veo de fibra de vidro, segundo UNE-EN 13956. |  |  |  | 1.05 |  | 7.75 | 8.14
mt15dan020c | m | Perfil colaminado de chapa de aceiro e PVC-P, plano, para remate de impermeabilización con láminas de PVC-P, nos extremos das láminas e en encontros con elementos verticais. |  |  |  | 0.4 |  | 2.73 | 1.09
mt14gsa020d | m² | Xeotextil no tecido composto por fibras de poliéster unidas por aguxeteado, cunha masa superficial de 300 g/m² e unha apertura de cono ó ensaio de perforación dinámica segundo UNE-EN ISO 13433 inferior a 25 mm. Segundo UNE-EN 13252. |  |  |  | 1.05 |  | 1.56 | 1.64
mt16pxa010j | m² | Panel ríxido de poliestireno extruido, segundo UNE-EN 13164, de superficie lisa e mecanizado lateral a media madeira, de 50 mm de espesor, resistencia a compresión >= 300 kPa, resistencia térmica 1,5 m²K/W, conductividade térmica 0,034 W/(mK), Euroclase E de reacción ó lume, con código de designación XPS-EN 13164-T1-CS(10/Y)300-DLT(2)5-CC(2/1,5/50)125-DS(TH)-WL(T)0,7-WD(V)3-FT2. |  |  |  | 1.05 |  | 11.93 | 12.53
mt14gsa020c | m² | Xeotextil no tecido composto por fibras de poliéster unidas por aguxeteado, cunha masa superficial de 200 g/m² e unha apertura de cono ó ensaio de perforación dinámica segundo UNE-EN ISO 13433 inferior a 25 mm. Segundo UNE-EN 13252. |  |  |  | 1.05 |  | 1.04 | 1.09
mt01arc010 | t | Canto rodado de 16 a 32 mm de diámetro. |  |  |  | 0.18 |  | 25.07 | 4.51
mo018 | h | Oficial 1ª construcción. |  |  |  | 0.568 |  | 15.28 | 8.68
mo104 | h | Peón ordinario construcción. |  |  |  | 0.568 |  | 13.97 | 7.93
mo027 | h | Oficial 1ª aplicador de láminas impermeabilizantes. |  |  |  | 0.213 |  | 15.28 | 3.25
mo062 | h | Axudante aplicador de láminas impermeabilizantes. |  |  |  | 0.213 |  | 14.65 | 3.12
mo049 | h | Oficial 1ª montador de aislamientos. |  |  |  | 0.059 |  | 15.28 | 0.9
mo092 | h | Axudante montador de aislamientos. |  |  |  | 0.059 |  | 14.65 | 0.86
| % | Medios auxiliares |  |  |  | 2 |  | 67.4 | 1.35
| % | Costes indirectos |  |  |  | 3 |  | 68.75 | 2.06
Custo de mantemento decenal: 17,70€ nos primeiros 10 anos. | [7 empty] | Total: | 70.81
Referencia norma UNE e Título da norma trasposición de norma armonizada |  |  |  |  | Aplicabilidade (1) |  | Obrigatoriedade (2) |  |  | Sistema (3)
UNE-EN 771-1:2003 |  |  |  |  | 142005 |  | 142006 |  |  | 2+/4
Especificaciones de piezas para fábrica de albañilería. Parte 1: Piezas de arcilla cocida
UNE-EN 771-1/A1:2005
UNE-EN 13163:2009 |  |  |  |  | 192009 |  | 192010 |  |  | 1/3/4
Productos aislantes térmicos para aplicaciones en la edificación. Productos manufacturados de poliestireno expandido (EPS). Especificación.
UNE-EN 13252:2001 |  |  |  |  | 1102001 |  | 1102002 |  |  | 2+/4
Geotextiles y productos relacionados. Requisitos para su uso en sistemas de drenaje.
UNE-EN 13252:2001/A1:2005 |  |  |  |  | 162006 |  | 162007
UNE-EN 13164:2009 |  |  |  |  | 192009 |  | 192010 |  |  | 1/3/4
Productos aislantes térmicos para aplicaciones en la edificación. Productos manufacturados de poliestireno extruido (XPS). Especificación.
(1) Data de aplicabilidade da norma armonizada e inicio do período de coexistencia
(2) Data final do período de coexistencia / entrada en vigor marcado CE
(3) Sistema de avaliación da conformidade