## Folla 1
RPR020 |  | m² |  | Revoco de imitación de fábricas sobre paramento exterior.
Revoco á catalá, acabado superficial con rasqueta, realizado con morteiro de cal sobre un paramento exterior, previa colocación de malla antiálcalis en cambios de material e nos frentes de forxado.
Descomposto | Ud |  | Descomposición |  | Rend. | p.s. | Prezo partida
mt28pmc010a | m³ |  | Pasta de morteiro de cal para revocos, ata china. |  | 0.025 | 120.39 | 3.01
mt09var030a | m² |  | Malla de fibra de vidro tecida, con impregnación de PVC, de 10x10 mm de luz, antiálcalis, de 115 a 125 g/m² e 500 µ de espesor, para armar revocos tradicionais, enfoscados e morteiros. |  | 0.21 | 1.55 | 0.33
mt09pmr010 | kg |  | Pigmento para morteiros e rebocos. |  | 0.015 | 6 | 0.09
mo037 | h |  | Oficial 1ª revocador. |  | 1.004 | 15.28 | 15.34
mo074 | h |  | Axudante revocador. |  | 1.004 | 14.65 | 14.71
mo102 | h |  | Peón especializado revocador. |  | 0.508 | 14.76 | 7.5
| % |  | Medios auxiliares |  | 2 | 40.98 | 0.82
| % |  | Costes indirectos |  | 3 | 41.8 | 1.25
Custo de mantemento decenal: 22,82€ nos primeiros 10 anos. | [5 empty] | Total: | 43.05