## Folla 1
RPY005 |  |  | m² | Reparación de gretas en paramento exterior enfoscado.
Reparación de fendas en paramento vertical exterior, cuberto con morteiro de cemento, mediante picado do revestimento con medios manuais, aplicación de morteiro de cemento M-5 a boa vista con acabado superficial rugoso, reforzado con malla de fibra de vidro tecida, con impregnación de PVC, de 10x10 mm de luz, antiálcalis, de 115 a 125 g/m² e 500 µ de espesor.
Descomposto | Ud | Descomposición |  |  | Rend. | p.s. | Prezo partida
mt09mor010c | m³ | Morteiro de cemento CEM II/B-P 32,5 N tipo M-5, confecionado na obra con 250 kg/m³ de cemento e unha proporción en volume 1/6. |  |  | 0.015 | 115.3 | 1.73
mt09var030a | m² | Malla de fibra de vidro tecida, con impregnación de PVC, de 10x10 mm de luz, antiálcalis, de 115 a 125 g/m² e 500 µ de espesor, para armar revocos tradicionais, enfoscados e morteiros. |  |  | 1.05 | 1.55 | 1.63
mo018 | h | Oficial 1ª construcción. |  |  | 0.574 | 15.28 | 8.77
mo104 | h | Peón ordinario construcción. |  |  | 1.027 | 13.97 | 14.35
| % | Medios auxiliares |  |  | 2 | 26.48 | 0.53
| % | Costes indirectos |  |  | 3 | 27.01 | 0.81
Custo de mantemento decenal: 0,83€ nos primeiros 10 anos. | [5 empty] | Total: | 27.82